## CIS Marking Scheme Import
Skill name
Сварочные технологии - Welding
|  |  | Criteria | Mark |  |  |  | 1 | 5
|  | A | Контрольные образцы | 44 |  |  |  | 2 | 5
|  | B | Сосуд, работающий под давлением | 32 |  |  |  | 3 | 10
|  | C | Алюминиевая конструкция | 12 |  |  |  | 4 | 13
|  | D | Конструкция из нержавеющей стали | 12 |  |  |  | 5 | 10
[8 empty] | 6 | 19
[8 empty] | 7 | 38
100
Sub Criteria ID | Sub Criteria Name or Description | Aspect Type O = Obj S = Sub J = Judg | Aspect - Description | Judg Score | Extra Aspect Description (Obj or Subj) OR Judgement Score Description (Judg only) | Requirement or Nominal Size (Obj Only) | WSSS Section | Max Mark | Criterion A | Total Mark | 44
A1 | Организация работы и охрана труда
|  | O | Соблюдение правил работы с электрооборудованием |  | Согласно инструкции по ОТ и ТБ | Yes/no | 1 | 0.25
|  | O | Соблюдение правил работы с газовыми баллонами и газовым оборудованием |  | Согласно инструкции по ОТ и ТБ | Yes/no | 1 | 0.25
|  | O | Соблюдение правил организации рабочего места |  | Согласно инструкции по ОТ и ТБ | Yes/no | 1 | 0.25
|  | O | Использование необходимых СИЗ при выполнении задания |  | Согласно инструкции по ОТ и ТБ | Yes/no | 1 | 0.5
A2 | Сборка изделий (КСС) | O | Сборка Тавра 1 согласно чертежа |  | Количество и длина прихваток ссответствует требованиям. Соблюдена перпендикулярность. | Yes/no | 2 | 0.35
|  | O | Сборка Тавра 2 согласно чертежа |  | Количество и длина прихваток ссответствует требованиям. Соблюдена перпендикулярность. | Yes/no | 2 | 0.35
|  | O | Сборка Трубы согласно чертежа |  | Количество и длина прихваток ссответствует требованиям. Отсутсвуют линейные смещения ( допуск 1 мм) | Yes/no | 2 | 0.35
|  | O | Сборка КСС 10 мм согласно чертежа |  | Количество и длина прихваток ссответствует требованиям. Отсутсвуют линейные смещения ( допуск 1 мм) | Yes/no | 2 | 0.35
|  | O | Сборка КСС 16 мм согласно чертежа |  | Количество и длина прихваток ссответствует требованиям. Отсутсвуют линейные смещения ( допуск 1,5 мм) | Yes/no | 2 | 0.3
A3 | ВИК Таврового соединения №1 по ГОСТ Р ИСО 5817-2009 | O | Катет углового шва соответствует ТО и Чертежу? |  | Катет равен 10-12мм | yes/no | 3(111); 4(135);5(136); | 0.7
|  | O | Протяженность и глубина подреза соответствует допуску? |  | 5011-5012. макс.допустимая глубина прерывистого подреза не более 0.5 мм. Сплошной подрез любой измеряемой глубины не допустим = 0. Подрез любой протяженности, глубиной более 0,5 мм не допустим = 0 | yes/no | 3(111); 4(135);5(136); | 0.3
|  | O | Отсутствуют видимые поры? |  | Видимая пора 2017 или поверхностная пористость 2018. Обнаруженные с применением лупы х10. | yes/no | 3(111); 4(135);5(136); | 0.3
|  | O | Сварной шов сформирован правильно? |  | Отсутствуют такие дефекты как 506. наплыв \ 509. натек, 5213. выпуклость углового шва, вогнутость шва не допустима. | yes/no | 3(111); 4(135);5(136); | 0.3
|  | O | Обнаружены ли на поверхностях пластин следы ожога дугой? |  | 601. Не допустимо = 0. | yes/no | 3(111); 4(135);5(136); | 0.3
|  | J | Равномерность шва в облицовочном проходе, отсутствие кратеров и усадочных раковин |  |  |  | 3(111); 4(135);5(136); | 0.6
|  |  |  | 0 | Сварной шов не равномерный, и /или имеет глубокие кратерные усадочные раковины, и/или высокие перепады между валиками, несплавления.
|  |  |  | 1 | Сварной шов равномерный, кратерные усадочные раковины имеют меньшую глубину, и/или сплавление между валиками есть, но имеет значительный перепад.
|  |  |  | 2 | Сварной шов равномерный, кратерные усадочные раковины имеют минимальную глубину, и/или сплавление между валиками есть, но имеет минимальный перепад.
|  |  |  | 3 | Сварной шов равномерный, кратерные усадочные раковины отсутствуют, между валиками перепада нет, хорошее сплавление.
A4 | ВИК Таврового соединения №2 по ГОСТ Р ИСО 5817-2009 | [5 empty] | 3(111); 4(135);5(136);
|  | O | Катет углового шва соответствует ТО и Чертежу? |  | Катет равен 10-12 мм | yes/no | 3(111); 4(135);5(136); | 0.7
|  | O | Протяженность и глубина подреза соответствует допуску? |  | 5011-5012. макс.допустимая глубина прерывистого подреза 0,05 толщины детали, но не более 0.5 мм. Сплошной подрез любой измеряемой глубины не допустим = 0. Подрез любой протяженности, глубиной более 0,5 мм не допустим = 0 | yes/no | 3(111); 4(135);5(136); | 0.3
|  | O | Отсутствуют видимые поры? |  | Видимая пора 2017 или поверхностная пористость 2018. Обнаруженные с применением лупы х10. | yes/no | 3(111); 4(135);5(136); | 0.3
|  | O | Сварной шов сформирован правильно? |  | Отсутствуют такие дефекты как 506. наплыв \ 509. натек, 5213. выпуклость углового шва, вогнутость шва не допустима. | yes/no | 3(111); 4(135);5(136); | 0.3
|  | O | Обнаружены ли на поверхностях пластин следы ожога дугой? |  | 601. Не допустимо = 0. | yes/no | 3(111); 4(135);5(136); | 0.3
|  | J | Равномерность шва в облицовочном проходе, отсутствие кратеров и усадочных раковин |  |  |  | 3(111); 4(135);5(136); | 0.6
|  |  |  | 0 | Сварной шов не равномерный, и /или имеет глубокие кратерные усадочные раковины, и/или высокие перепады между валиками, несплавления.
|  |  |  | 1 | Сварной шов равномерный, кратерные усадочные раковины имеют меньшую глубину, и/или сплавление между валиками есть, но имеет значительный перепад.
|  |  |  | 2 | Сварной шов равномерный, кратерные усадочные раковины имеют минимальную глубину, и/или сплавление между валиками есть, но имеет минимальный перепад.
|  |  |  | 3 | Сварной шов равномерный, кратерные усадочные раковины отсутствуют, между валиками перепада нет, хорошее сплавление.
A5 | ВИК трубного образца по ГОСТ Р ИСО 5817-2009
|  | O | Протяженность и глубина подреза соответствует допуску? |  | 5011-5012. макс.допустимая глубина прерывистого подреза 0,05 толщины детали, но не более 0.5 мм. Сплошной подрез любой измеряемой глубины не допустим = 0. Подрез любой протяженности, глубиной более 0,5 мм не допустим = 0 | yes/no | 3(111); 4(135);5(136); | 0.3
|  | O | Разделка кромок заполнена полностью? |  | Незаполнение не допускается = 0 | yes/no | 3(111); 4(135);5(136); | 0.4
|  | O | Выпуклость стыкового шва не превышает допустимых параметров? |  | 502. Допускается усиление 0,1мм + 0,25 ширины шва, но не более 2,5 мм. | yes/no | 3(111); 4(135);5(136); | 0.5
|  | O | Ширина шва постоянна? |  | Допускается неравномерность не более 2 мм | yes/no | 3(111); 4(135);5(136); | 0.5
|  | O | Обнаружены ли на поверхностях пластин следы ожога дугой? |  | 601. Не допустимо = 0. | yes/no | 3(111); 4(135);5(136); | 0.3
|  | O | Кратерные усадочные раковины отсутствуют? |  | 2024. Допускается до 0,5 величины усиления сварного шва. | yes/no | 3(111); 4(135);5(136); | 0.3
|  | O | Отсутствуют видимые поры? |  | Видимая пора 2017 или поверхностная пористость 2018. Обнаруженные с применением лупы х10. | yes/no | 3(111); 4(135);5(136); | 0.4
|  | O | Сварной шов сформирован правильно? |  | Отсутствуют такие дефекты как 506. наплыв \ 509. натек | yes/no | 3(111); 4(135);5(136); | 0.3
|  | O | Выпуклость корня шва не превышает допустимое значение? |  | 504. Допускается до 1 мм + 0,2 ширины обратного валика, но не более 2 мм. | yes/no | 3(111); 4(135);5(136); 6(141) | 0.4
|  | O | Вогнутость корня шва не превышает допустимое значение? |  | 515. Допускается вогнутость до 0,05 толщины деталей, но не более 0,5 мм. | yes/no | 3(111); 4(135);5(136);6(141) | 0.35
A6 | ВИК пластин, толщиной 10мм по ГОСТ Р ИСО 5817-2009
|  | O | Протяженность и глубина подреза соответствует допуску? |  | 5011-5012. макс.допустимая глубина прерывистого подреза 0,05 толщины детали, но не более 0.5 мм. Сплошной подрез любой измеряемой глубины не допустим = 0. Подрез любой протяжонности, глубиной более 0,5 мм не допустим = 0 | yes/no | 3(111); 4(135);5(136); | 0.3
|  | O | Разделка кромок заполнена полностью? |  | Незаполнение не допускается = 0 | yes/no | 3(111); 4(135);5(136); | 0.4
|  | O | Выпуклость стыкового шва не превышает допустимых параметров? |  | 502. Допускается усиление 0,1мм + 0,25 ширины шва, но не более 2,5 мм. | yes/no | 3(111); 4(135);5(136); | 0.5
|  | O | Ширина шва постоянна? |  | Допускается неравномерность не более 2 мм | yes/no | 3(111); 4(135);5(136); | 0.5
|  | O | Обнаружены ли на поверхностях пластин следы ожога дугой? |  | 601. Не допустимо = 0. | yes/no | 3(111); 4(135);5(136); | 0.3
|  | O | Кратерные усадочные раковины отсутствуют? |  | 2024. Допускается до 0,5 величины усиления сварного шва. | yes/no | 3(111); 4(135);5(136); | 0.3
|  | O | Отсутствуют видимые поры? |  | Видимая пора 2017 или поверхностная пористость 2018. Обнаруженные с применением лупы х10. | yes/no | 3(111); 4(135);5(136); | 0.3
|  | O | Сварной шов сформирован правильно? |  | Отсутствуют такие дефекты как 506. наплыв \ 509. натек | yes/no | 3(111); 4(135);5(136); | 0.3
|  | O | Выпуклость корня шва не превышает допустимое значение? |  | 504. Допускается до 1 мм + 0,2 ширины обратного валика, но не более 2 мм. | yes/no | 3(111); 4(135);5(136); | 0.4
|  | O | Вогнутость корня шва не превышает допустимое значение? |  | 515. Допускается вогнутость до 0,05 толщины деталей, но не более 0,5 мм. | yes/no | 3(111); 4(135);5(136); | 0.35
A7 | ВИК пластин, толщиной 16мм по ГОСТ Р ИСО 5817-2009
|  | O | Протяженность и глубина подреза соответствует допуску? |  | 5011-5012. макс.допустимая глубина прерывистого подреза 0,05 толщины детали, но не более 0.5 мм. Сплошной подрез любой измеряемой глубины не допустим = 0. Подрез любой протяжонности, глубиной более 0,5 мм не допустим = 0 | yes/no | 3(111); 4(135);5(136); | 0.3
|  | O | Разделка кромок заполнена полностью? |  | Незаполнение не допускается = 0 | yes/no | 3(111); 4(135);5(136); | 0.4
|  | O | Выпуклость стыкового шва не превышает допустимых параметров? |  | 502. Допускается усиление 0,1мм + 0,25 ширины шва, но не более 2,5 мм. | yes/no | 3(111); 4(135);5(136); | 0.5
|  | O | Ширина шва постоянна? |  | Допускается неравномерность не более 2 мм | yes/no | 3(111); 4(135);5(136); | 0.5
|  | O | Обнаружены ли на поверхностях пластин следы ожога дугой? |  | 601. Не допустимо = 0. | yes/no | 3(111); 4(135);5(136); | 0.3
|  | O | Кратерные усадочные раковины отсутствуют? |  | 2024. Допускается до 0,5 величины усиления сварного шва. | yes/no | 3(111); 4(135);5(136); | 0.3
|  | O | Отсутствуют видимые поры? |  | Видимая пора 2017 или поверхностная пористость 2018. Обнаруженные с применением лупы х10. | yes/no | 3(111); 4(135);5(136); | 0.3
|  | O | Сварной шов сформирован правильно? |  | Отсутствуют такие дефекты как 506. наплыв \ 509. натек | yes/no | 3(111); 4(135);5(136); | 0.3
|  | O | Выпуклость корня шва не превышает допустимое значение? |  | 504. Допускается до 1 мм + 0,2 ширины обратного валика, но не более 2 мм. | yes/no | 3(111); 4(135);5(136); | 0.4
|  | O | Вогнутость корня шва не превышает допустимое значение? |  | 515. Допускается вогнутость до 0,05 толщины деталей, но не более 0,5 мм. | yes/no | 3(111); 4(135);5(136); | 0.35
A8 | Испытание на излом, образец №1
|  | O | Обеспечено полное сплавление корня соединения? |  | Ноль баллов, если не была проштампована стоп-точка | yes/no | 7 | 1
|  | O | Обеспечено полное сплавление между проходами? |  | 1 Дефект 2.5 мм или менее = 0.70 балла. Два дефекта 2.5 или менее = 0.40 балла. 3 или более 2.5 мм = 0 баллов | yes/no | 7 | 1
|  | O | На изломе отсутствуют видимые поры и включения? |  | Обнаруженные с применением лупы х10. Не допустимы = 0 | yes/no | 7 | 1
A9 | Испытание на излом, образец №2
|  | O | Обеспечено полное сплавление корня соединения? |  | Ноль баллов, если не была проштампована стоп-точка | yes/no | 7 | 1
|  | O | Обеспечено полное сплавление между проходами? |  | 1 Дефект 2.5 мм или менее = 0.70 балла. Два дефекта 2.5 или менее = 0.40 балла. 3 или более 2.5 мм = 0 баллов | yes/no | 7 | 1
|  | O | На изломе отсутствуют видимые поры и включения? |  | Обнаруженные с применением лупы х10. Не допустимы = 0 | yes/no | 7 | 1
A10 | РГК образца труб
|  | O | ISO 5817 - Уровень дефектов - Класс D? |  | Класс D = 1 Балл | Yes/no | 7 | 1
|  | O | ISO 5817 - Уровень дефектов - Класс C? |  | Класс C= 2 Балл | Yes/no | 7 | 2
|  | O | ISO 5817 - Уровень дефектов - Класс B? |  | Класс B= 2 Балл | Yes/no | 7 | 2
|  | O | Нет дефектов - Класс A? |  | Класс A= 2 Балла | Yes/no | 7 | 2
A11 | РГК образца пластин 10мм.
|  | O | ISO 5817 - Уровень дефектов - Класс D? |  | Класс D = 1 Балл | Yes/no | 7 | 1
|  | O | ISO 5817 - Уровень дефектов - Класс C? |  | Класс C= 1 Балл | Yes/no | 7 | 1
|  | O | ISO 5817 - Уровень дефектов - Класс B? |  | Класс B= 2 Балл | Yes/no | 7 | 2
|  | O | Нет дефектов - Класс A? |  | Класс A= 2 Балла | Yes/no | 7 | 2
A12 | РГК образца пластин 16мм.
|  | O | ISO 5817 - Уровень дефектов - Класс D? |  | Класс D = 1 Балл | Yes/no | 7 | 1
|  | O | ISO 5817 - Уровень дефектов - Класс C? |  | Класс C= 1 Балл | Yes/no | 7 | 1
|  | O | ISO 5817 - Уровень дефектов - Класс B? |  | Класс B= 2 Балл | Yes/no | 7 | 2
|  | O | Нет дефектов - Класс A? |  | Класс A= 2 Балла | Yes/no | 7 | 2
Sub Criteria ID | Sub Criteria Name or Description | Aspect Type O = Obj S = Sub J = Judg | Aspect - Description | Judg Score | Extra Aspect Description (Obj or Subj) OR Judgement Score Description (Judg only) | Requirement or Nominal Size (Obj Only) | WSSS Section | Max Mark | Criterion B | Total Mark | 32
B1 | Организация работы и охрана труда
|  | O | Соблюдение правил работы с электрооборудованием |  | Согласно инструкции по ОТ и ТБ | Yes/no | 1 | 0.25
|  | O | Соблюдение правил работы с газовыми баллонами и газовым оборудованием |  | Согласно инструкции по ОТ и ТБ | Yes/no | 1 | 0.25
|  | O | Соблюдение правил организации рабочего места |  | Согласно инструкции по ОТ и ТБ | Yes/no | 1 | 0.25
|  | O | Использование необходимых СИЗ при выполнении задания |  | Согласно инструкции по ОТ и ТБ | Yes/no | 1 | 0.5
B2 | Сборка сосуда, работающего под давлением
|  | O | Длина прихваток соответствует требованиям? |  | Длина прихваток не должна привышать 15 мм | yes/no | 2 | 0.4
|  | O | Прихватки внутри сосуда отсутствуют? |  | Отсутсвуют прихватки внутри сосуда | yes/no | 2 | 0.4
|  | O | Сборка изделия согласно чертежа? |  | Конструкция собрана согласно чертежу, соответствуют размеры (отклонения допустимы не более 2 мм по основанию конструкции) | yes/no | 2 | 0.4
B3 | ВИК, Модуль №2, сосуд, работающий под давлением по ГОСТ Р ИСО 5817-2009
|  | O | Обнаружены ли на поверхностях модуля следы ожога дугой? |  | 601. 1 дефект = 0,5 балл, 2 дефекта = 0.3 балла, 3 и более = 0 баллов. 1 видимый ожог дугой = 1 дефект | Defects = | 7 | 0.7
|  | O | Тавровое соединение - Сварные швы сформированы правильно? |  | Отсутствуют такие дефекты как 506. наплыв \ 509. натек | yes/no | 3(111); 4(135);5(136); | 0.7
|  | O | Тавровое соединение - Отсутствуют видимые поры? |  | 1 дефект = 0,3 балла, 2 дефекта = 0.1 балла, 3 и более = 0 балов. Одна видимая пора 2017 или поверхностная пористость 2018 = 1 дефект. Обнаруженные с применением лупы х10. | Defects = | 3(111); 4(135);5(136); | 0.7
|  | O | Тавровое соединение - Отсутствуют видимые включения? |  | 1 дефект = 0.3 балла, 2 дефекта = 0.1 балла, 3 и более = 0 балов. Одно видимое твердое включение группы №3 = 1 дефект. | Defects = | 3(111); 4(135);5(136); | 0.7
|  | O | Тавровое соединение - Протяженность и глубина подреза соответствует допуску? |  | 5011-5012. макс.допустимая глубина прерывистого подреза 0,05 толщины детали, но не более 0.5 мм. Сплошной подрез любой измеряемой глубины не допустим = 0. Подрез любой протяжонности, глубиной более 0,5 мм не допустим = 0 | yes/no | 3(111); 4(135);5(136); | 0.7
|  | O | Тавровое соединение - Катет углового шва соответствует ТО и Чертежу? |  | Катет равен толщине св. металла. Допуск для пластин + 2мм. Для отводов труб, допуск +1,5. Для патрубков гидравлических испытаний, допуск +1. | yes/no | 3(111); 4(135);5(136); | 1.5
|  | O | Стыковое соединение - Ширина шва постоянная? |  | Допускается неравномерность не более 2 мм. | yes/no | 3(111); 4(135);5(136); | 1
|  | O | Стыковое соединение - Кратерные усадочные раковины отсутствуют? |  | 2024. Допускается до 0,5 величины усиления сварного шва. | yes/no | 3(111); 4(135);5(136); | 0.5
|  | O | Стыковое соединение - Сварные швы сформированы правильно? |  | Отсутствуют такие дефекты как 506. наплыв \ 509. натек. Не допускаются = 0 | yes/no | 3(111); 4(135);5(136); | 0.7
|  | O | Стыковое соединение - Отсутствуют видимые поры? |  | 1 дефект = 0.3 балла, 2 дефекта = 0.2 балла, 3 и более = 0 балов. Одна видимая пора 2017 или поверхностная пористость 2018 = 1 дефект. Обнаруженные с применением лупы х10. | Defects = | 3(111); 4(135);5(136); | 0.7
|  | O | Стыковое соединение - Отсутствуют видимые включения? |  | 1 дефект = 0.3 балла, 2 дефекта = 0.1 балла, 3 и более = 0 балов. Одно видимое твердое включение группы №3 = 1 дефект. Обнаруженные с применением лупы х10. | Defects = | 3(111); 4(135);5(136); | 0.7
|  | O | Стыковое соединение - Протяженность и глубина подреза соответствует допуску? |  | 5011-5012. макс.допустимая глубина прерывистого подреза 0,05 толщины детали, но не более 0.5 мм. Сплошной подрез любой измеряемой глубины не допустим = 0. Подрез любой протяжонности, глубиной более 0,5 мм не допустим = 0 | yes/no | 3(111); 4(135);5(136); | 0.7
|  | O | Стыковое соединение - Разделка кромок заполнена полностью? |  | Незаполнение не допускается = 0 | yes/no | 3(111); 4(135);5(136); | 0.7
|  | O | Стыковое соединение - Наружное усиление швов находится в допуске? |  | 502. Допускается усиление 0,1мм + 0,25 ширины шва, но не более 2,5 мм. | yes/no | 3(111); 4(135);5(136); | 0.7
|  | O | Угловое соединение - Ширина шва постоянна? |  | Допустима разница 2 мм по ширине | yes/no | 3(111); 4(135);5(136); | 1
|  | O | Угловое соединение - Сварные швы сформированы правильно? |  | Отсутствуют такие дефекты как 506. наплыв \ 509. натек | yes/no | 3(111); 4(135);5(136); | 0.7
|  | O | Угловое соединение - Отсутствуют видимые поры? |  | 1 дефект = 0.3 балла, 2 дефекта = 0.1 балла, 3 и более = 0 балов. Одна видимая пора 2017 или поверхностная пористость 2018 = 1 дефект. Обнаруженные с применением лупы х10. | Defects = | 3(111); 4(135);5(136); | 0.7
|  | O | Угловое соединение - Отсутствуют видимые включения? |  | 1 дефект = 0.3 балла, 2 дефекта = 0.1 балла, 3 и более = 0 балов. Одно видимое твердое включение группы №3 = 1 дефект. Обнаруженные с применением лупы х10. | Defects = | 3(111); 4(135);5(136); | 0.7
|  | O | Угловое соединение - Протяженность и глубина подреза соответствует допуску? |  | 5011-5012. макс.допустимая глубина прерывистого подреза 0,05 толщины детали, но не более 0.5 мм. Сплошной подрез любой измеряемой глубины не допустим = 0. Подрез любой протяженности, глубиной более 0,5 мм не допустим = 0 | yes/no | 3(111); 4(135);5(136); | 0.7
|  | J | С полным радиусом выполнены угловые соединения? |  |  |  | 3(111); 4(135);5(136); | 1.6
|  |  |  | 0 | Поверхность радиальна менее 25% по протяженности - оценка 0
|  |  |  | 1 | Поверхность радиальна в пределах от 25 % до 50% по протяженности - оценка 1
|  |  |  | 2 | Поверхность радиальна в пределах от 50 % до 75% по протяженности - оценка 2
|  |  |  | 3 | Поверхность радиальна свыше 75% по протяженности - оценка 3
|  | J | Изделие полностью очищено? |  |  |  | 7 | 0.6
|  |  |  | 0 | изделие не очищено полностью
|  |  |  | 1 | изделие очищено не полностью, значительное количество шлака брызг и копоти
|  |  |  | 2 | на изделии присутствует незначительное количество шлака, брызг и копоти
|  |  |  | 3 | изделие полностью очищено от шлака брызг и копоти
|  | J | Тавровое соединение - Кратерные усадочные раковины отсутствуют? |  |  |  | 3(111); 4(135);5(136); | 0.65
|  |  |  | 0 | Сварной шов не равномерный, и/или имеет глубокие кратерные усадочные раковины, и/или высокие перепады между валиками, несплавления
|  |  |  | 1 | Сварной шов равномерный, кратерные усадочные раковины имеют меньшую глубину, и/или сплавление между валиками есть, но имеют значительный перепад
|  |  |  | 2 | Сварной шов равномерный, кратерные усадочные раковины имеют минимальную глубину, и/или сплавление между валиками есть, но имеют минимальный перепад
|  |  |  | 3 | Сварной шов равномерный, кратерные усадочные раковины отсутствуют, между валиками перепада нет, хорошее сплавление
|  | J | Угловое соединение - Кратерные усадочные раковины отсутствуют? |  |  |  | 3(111); 4(135);5(136); | 0.5
|  |  |  | 0 | Сварной шов не равномерный, и/или имеет глубокие кратерные усадочные раковины, и/или высокие перепады между валиками, несплавления
|  |  |  | 1 | Сварной шов равномерный, кратерные усадочные раковины имеют меньшую глубину, и/или сплавление между валиками есть, но имеют значительный перепад
|  |  |  | 2 | Сварной шов равномерный, кратерные усадочные раковины имеют минимальную глубину, и/или сплавление между валиками есть, но имеют минимальный перепад
|  |  |  | 3 | Сварной шов равномерный, кратерные усадочные раковины отсутствуют, между валиками перепада нет, хорошее сплавление
|  | O | Изделие предоставлено для гидравлического испытания |  | Изделие предоставлено | yes/no | 7 | 0.7
|  | O | Изделие выдерживает давление 10 Бар - см. ТО пункт 4.9 |  | Нет утечки при 10 Бар | yes/no | 7 | 1
|  | O | Изделие выдерживает давление 20 Бар - см. ТО пункт 4.9 |  | Нет утечки при 20 Бар | yes/no | 7 | 1
|  | O | Изделие выдерживает давление 30 Бар - см. ТО пункт 4.9 |  | Нет утечки при 30 Бар | yes/no | 7 | 1
|  | O | Изделие выдерживает давление 40 Бар - см. ТО пункт 4.9 |  | Нет утечки при 40 Бар | yes/no | 7 | 2
|  | O | Изделие выдерживает давление 50 Бар - см. ТО пункт 4.9 |  | Нет утечки при 50 Бар | yes/no | 7 | 2
|  | O | Изделие выдерживает давление 55 Бар - см. ТО пункт 4.9 |  | Нет утечки при 55 Бар | yes/no | 7 | 2
|  | O | Изделие выдерживает давление 60 Бар - см. ТО пункт 4.9 |  | Нет утечки при 60 Бар | yes/no | 7 | 2
Sub Criteria ID | Sub Criteria Name or Description | Aspect Type O = Obj S = Sub J = Judg | Aspect - Description | Judg Score | Extra Aspect Description (Obj or Subj) OR Judgement Score Description (Judg only) | Requirement or Nominal Size (Obj Only) | WSSS Section | Max Mark | Criterion C | Total Mark | 12
C1 | Организация работы и охрана труда
|  | O | Соблюдение правил работы с электрооборудованием |  | Согласно инструкции по ОТ и ТБ | Yes/no | 1 | 0.25
|  | O | Соблюдение правил работы с газовыми баллонами и газовым оборудованием |  | Согласно инструкции по ОТ и ТБ | Yes/no | 1 | 0.25
|  | O | Соблюдение правил организации рабочего места |  | Согласно инструкции по ОТ и ТБ | Yes/no | 1 | 0.25
|  | O | Использование необходимых СИЗ при выполнении задания |  | Согласно инструкции по ОТ и ТБ | Yes/no | 1 | 0.5
C2 | Сборка алюминиевой конструкции
|  | O | Длина прихваток соответствует требованиям? |  | Длина прихваток не должна превышать 15 мм | yes/no | 2 | 0.4
|  | O | Прихватки внутри сосуда отсутствуют? |  | Отсутсвуют прихватки внутри сосуда | yes/no | 2 | 0.4
|  | O | Сборка изделия согласно чертежа? |  | Конструкция собрана согласно чертежу, соответствуют размеры (отклонения допустимы не более 1,5 мм по основанию конструкции) | yes/no | 2 | 0.4
C3 | ВИК Модуль №3, конструкция из Алюминия по ГОСТ Р ИСО 10042-2009
|  | O | Обнаружены ли на поверхностях модуля следы ожога дугой? |  | 601. Не допустимо = 0. | yes/no | 6 | 0.45
|  | O | Ширина стыкового шва постоянная? |  | Допустима разница 1,5 мм. | yes/no | 6 | 0.7
|  | O | Стыковое соединение - Выпуклость швов находится в допуске? |  | Не более 1.5 мм. | yes/no | 6 | 0.6
|  | O | Отсутствуют видимые поры? |  | 1 дефект = 0.25 балла, 2 дефекта = 0.1 балла, 3 и более = 0 балов. Одна видимая пора 2017 или поверхностная пористость 2018 = 1 дефект. Обнаруженные с применением лупы х10. | Defects = | 6 | 0.6
|  | O | Отсутствуют видимые включения? |  | 1 дефект = 0.25 балла, 2 дефекта = 0.1 балла, 3 и более = 0 балов. Одно видимое твердое включение группы №3 = 1 дефект. Обнаруженные с применением лупы х10. | Defects = | 6 | 0.6
|  | O | Протяженность и глубина подреза соответствует допуску? |  | 5011-5012. макс.допустимая глубина прерывистого подреза 0,1 толщины детали. Сплошной подрез любой измеряемой глубины не допустим = 0. Подрез любой протяженности, глубиной более 0,3 мм не допустим = 0 | yes/no | 6 | 0.6
|  | O | Тавровое соединение - Катет углового шва соответствует ТО и Чертежу? |  | Катет равен толщине 4 мм Допуск + 2мм. | yes/no | 6 | 0.7
|  | O | Тавровое соединение - Отсутствует избыточное проплавление? |  | 5043. Проплавления не допустимы = 0 | yes/no | 6 | 0.8
|  | O | Стыковые и угловые швы выполнены с полным проплавлением? |  | Проплавление не превышающее 3 мм составляет 100% = 0,70 балла, >или=90% = 0,50 балла, >или=75% = 0,00 балл | % Penetration = | 6 | 0.7
|  | O | Стыковое соединение - Отсутствует избыточное проплавление? |  | Свыше 3 мм. Не допустимо = 0 | yes/no | 6 | 0.6
|  | O | Сварной шов сформирован правильно? |  | Отсутствуют такие дефекты как 506. наплыв \ 509. натек | yes/no | 6 | 0.6
|  | O | Кратерные усадочные раковины отсутствуют? |  | 2024. Допускается до 0,5 величины усиления сварного шва. | yes/no | 6 | 0.6
|  | J | С полным радиусом выполнены угловые соединения? |  |  |  | 6 | 2
|  |  |  | 0 | Поверхность радиальна менее 25% по протяженности - оценка 0
|  |  |  | 1 | Поверхность радиальна в пределах от 25 % до 50% по протяженности - оценка 1
|  |  |  | 2 | Поверхность радиальна в пределах от 50 % до 75% по протяженности - оценка 2
|  |  |  | 3 | Поверхность радиальна свыше 75% по протяженности - оценка 3
Sub Criteria ID | Sub Criteria Name or Description | Aspect Type O = Obj S = Sub J = Judg | Aspect - Description | Judg Score | Extra Aspect Description (Obj or Subj) OR Judgement Score Description (Judg only) | Requirement or Nominal Size (Obj Only) | WSSS Section | Max Mark | Criterion D | Total Mark | 12
D1 | Организация работы и охрана труда
|  | O | Соблюдение правил работы с электрооборудованием |  | Согласно инструкции по ОТ и ТБ | Yes/no | 1 | 0.25
|  | O | Соблюдение правил работы с газовыми баллонами и газовым оборудованием |  | Согласно инструкции по ОТ и ТБ | Yes/no | 1 | 0.25
|  | O | Соблюдение правил организации рабочего места |  | Согласно инструкции по ОТ и ТБ | Yes/no | 1 | 0.25
|  | O | Использование необходимых СИЗ при выполнении задания |  | Согласно инструкции по ОТ и ТБ | Yes/no | 1 | 0.5
D2 | Сборка конструкции из нержавеющей стали
|  | O | Длина прихваток соответствует требованиям? |  | Длина прихваток не должна превышать 15 мм | yes/no | 2 | 0.25
|  | O | Прихватки внутри сосуда отсутствуют? |  | Отсутсвуют прихватки внутри сосуда | yes/no | 2 | 0.25
|  | O | Сборка изделия согласно чертежа? |  | Конструкция собрана согласно чертежу, соответствуют размеры (отклонения допустимы не более 1,5 мм по основанию конструкции) | yes/no | 2 | 0.4
D3 | ВИК Модуль №4, конструкция из нерж.стали по ГОСТ Р ИСО 5817-2009
|  | O | Обнаружены ли на поверхностях модуля следы ожога дугой? |  | 601. Не допустимо = 0. | yes/no | 6 | 0.6
|  | O | Ширина стыкового шва постоянная? |  | Допустима разница 1.0 мм. | yes/no | 6 | 0.8
|  | O | Стыковое соединение - Выпуклость швов находится в допуске? |  | Не более 1,5 мм | yes/no | 6 | 0.6
|  | O | Отсутствуют видимые поры? |  | 1 дефект = 0.25 балла, 2 дефекта = 0.1 балла, 3 и более = 0 балов. Одна видимая пора 2017 или поверхностная пористость 2018 = 1 дефект. Обнаруженные с применением лупы х10. | Defects = | 6 | 0.6
|  | O | Отсутствуют видимые включения? |  | 1 дефект = 0.25 балла, 2 дефекта = 0.1 балла, 3 и более = 0 балов. Одно видимое твердое включение группы №3 = 1 дефект. Обнаруженные с применением лупы х10. | Defects = | 6 | 0.6
|  | O | Протяженность и глубина подреза соответствует допуску? |  | 5011-5012. макс.допустимая глубина прерывистого подреза 0,1 толщины детали, но не более 0.3 мм. Сплошной подрез любой измеряемой глубины не допустим = 0. Подрез любой протяжонности, глубиной более 0,3 мм не допустим = 0 | yes/no | 6 | 0.6
|  | O | Тавровое соединение - Катет углового шва соответствует ТО и Чертежу? |  | Катет равен 3 мм Допуск + 1мм.. | yes/no | 6 | 0.8
|  | O | Тавровое соединение - Отсутствует избыточное проплавление? |  | 5043. Проплавления не допустимы = 0 баллов | yes/no | 6 | 0.8
|  | O | Стыковые и угловые швы выполнены с полным проплавлением? |  | Проплавление не превышающее 1 мм + 0,1 толщины металла составляет 100% = 0,70 балла, >или=90% = 0,50 балла, >или=75% = 0,30 балл | % Penetration = | 6 | 0.7
|  | O | Стыковое соединение - Отсутствует избыточное проплавление? |  | 504. Выпуклость со стороны корня шва не более 1 мм + 0,1 толщины металла. | yes/no | 6 | 0.6
|  | O | Сварной шов сформирован правильно? |  | Отсутствуют такие дефекты как 506. наплыв \ 509. натек | yes/no | 6 | 0.6
|  | O | Кратерные усадочные раковины отсутствуют? |  | 2024. Допускается до 0,5 величины усиления сварного шва. | yes/no | 6 | 0.55
|  | J | С полным радиусом выполнены угловые соединения? |  |  |  | 6 | 2
|  |  |  | 0 | Поверхность радиальна менее 25% по протяженности - оценка 0
|  |  |  | 1 | Поверхность радиальна в пределах от 25 % до 50% по протяженности - оценка 1
|  |  |  | 2 | Поверхность радиальна в пределах от 50 % до 75% по протяженности - оценка 2
|  |  |  | 3 | Поверхность радиальна свыше 75% по протяженности - оценка 3
[9 empty] | Competition | Total Mark | 100
Note on D2: Enter Skill Name Here

## Sheet2
A4 landscape spreadsheet v1.1

## Sheet3
A4 landscape spreadsheet v1.1